## Sheet
Артикул | Бренд | Индивидуальное название (Название модели) | Название и Артикул в интернет магазине | Вес | Полное описание, Особенности, Преимущества | Фото | Гарантия | Расход | Состав | Колеровка | Транспортирование | применение | Категория
11047 | Ярославские краски | Состав для защиты и тонирования древесины ТЭКОТЕКС | Состав для защиты и тонирования древесины ТЭКОТЕКС |  | Защитно-декоративный состав ТЭКОТЕКС для наружных и внутренних работ. Содержит высокоэффективный фунгицид фирмы ROCIMA (Швейцария), защищающий от синевы, плесени, гнили и грибков. Придает окрашиваемой поверхности различные оттенки, имитирующие благородные породы древесины. Обеспечивает длительную защиту от атмосферных воздействий и УФ-излучения. Светостойкие пигменты надежно защищают деревянную поверхность от неблагоприятного воздействия солнечных лучей, обеспечивает сохранение декоративных свойств покрытия в течение длительного времени. Образует на поверхности эластичную воздухопроницаемую атмосферостойкую пленку.Для декоративной отделки и защиты от биоповреждений (гнили, плесени, грибков) деревянных поверхностей, эксплуатируемых в атмосферных условиях и внутри помещений. Антисептик используется как самостоятельное покрытие. Бесцветный идеально подходит для предварительной пропитки дерева под покрытие лаками и эмалями, а также в качестве разбавителя для снижения насыщенности тона цветного состава ТЭКОТЭКС. Светостойкие пигменты надежно защищают деревянную поверхность от неблагоприятного воздействия солнечных лучей, сохраняют декоративные свойства покрытия в течении длительного времени. | https://yarkraski.ru/upload/iblock/ad9/ad915760c02a614d28fd15580dab0a08.png |  |  | алкидный лак, пигменты, растворитель, пигменты, целевые добавки, эффективный фунгицид. |  |  | Перед нанесением состава деревянную поверхность очистить от грязи, пыли, масляных и жировых загрязнений. Окрашиваемая поверхность должна быть прочной и сухой. Разбавление не требуется. Наносить состав в 1-3 слоя кистью, валиком, тампоном, методом распыления, распределяя материал вдоль волокон, мелкие детали можно обрабатывать окунанием. Интенсивность цвета зависит от впитывающей способности древесины и количества наносимых слоев. Перед нанесением и во время окрасочных работ материал в емкости перемешивать.Расход состава на однослойное покрытие :- на струганую поверхность - 1 кг на 7-12 м²;- на пиленую- 1кг на 7-10 м².Высыхание каждого слоя состава при при температуре (20±2)0С – 20-30 мин., окончательного слоя - 24 часа. | Защита древесины
7592.4 | Ярославские краски | Лак ПФ-283 для внутренних работ | Лак ПФ-283 вс, банка 0,7 кг (7592.4) | 0,7 кг | Высокоглянцевый алкидный лак ПФ-283 по дереву и металлу (двери, подоконники, мебель, металлические изделия, фурнитура), для внутренних работ. Легко наносится, образует покрытие, подчеркивающее природную текстуру древесины, надежно защищает поверхности от механических воздействий. Преимущества - Тройная фильтрация - Подходит для дерева и металла - Высокоглянцевый - Изготовлен по ГОСТ | https://yarkraski.ru/upload/iblock/030/030f7e92d22ac3b050786fb0f45855bc.png |  |  | алкидный лак, растворители, сиккатив |  |  | Деревянные поверхности предварительно зачистить шлифовальной шкуркой, пыль удалить; металлические - очистить от жировых загрязнений, ржавчины и окалины; непрочно держащееся старое покрытие удалить полностью; поверхность обезжирить и просушить. При использовании краскораспылителя лак разбавить скипидаром или уайт-спиритом в соотношении 1:1. Наносить кистью или краскораспылителем в 1-2 слоя вдоль волокон древесины. Перед применением лак тщательно перемешать, соблюдая температурный режим.Время высыхания - 36 часов при температуре (20±2)ºС. Расход лака на однослойное покрытие – в зависимости от профиля и впитывающей способности поверхности – 1 кг на 13-14 м2. | Защита древесины
7593.4 | Ярославские краски | Лак ПФ-283 для внутренних работ | Лак ПФ-283 вс, банка 1,7 кг (7593.4) | 1,7 кг | Высокоглянцевый алкидный лак ПФ-283 по дереву и металлу (двери, подоконники, мебель, металлические изделия, фурнитура), для внутренних работ. Легко наносится, образует покрытие, подчеркивающее природную текстуру древесины, надежно защищает поверхности от механических воздействий. Преимущества - Тройная фильтрация - Подходит для дерева и металла - Высокоглянцевый - Изготовлен по ГОСТ | https://yarkraski.ru/upload/iblock/030/030f7e92d22ac3b050786fb0f45855bc.png |  |  | алкидный лак, растворители, сиккатив |  |  | Деревянные поверхности предварительно зачистить шлифовальной шкуркой, пыль удалить; металлические - очистить от жировых загрязнений, ржавчины и окалины; непрочно держащееся старое покрытие удалить полностью; поверхность обезжирить и просушить. При использовании краскораспылителя лак разбавить скипидаром или уайт-спиритом в соотношении 1:1. Наносить кистью или краскораспылителем в 1-2 слоя вдоль волокон древесины. Перед применением лак тщательно перемешать, соблюдая температурный режим.Время высыхания - 36 часов при температуре (20±2)ºС. Расход лака на однослойное покрытие – в зависимости от профиля и впитывающей способности поверхности – 1 кг на 13-14 м2. | Защита древесины
11029 | Ярославские краски | Паста колерная универсальная Ярославские краски | Паста колерная универсальная Ярославские краски |  | Подбор цвета ручным смешением материалов; Высокая универсальность применения.Для колеровки водно-дисперсионных, алкидных эмалей, лаков, масляных красок, побелочных и других составов, для наружных и внутренних работ. Добавляется как в белые, так и в цветные лакокрасочные материалы и лаки. Для получения большего числа оттенков достаточно смешать пасты разных цветов. | https://yarkraski.ru/upload/iblock/b30/b3059978dbf7cc649b25de23a267b98a.png | 36 месяцев |  | суспензия органических и неорганических пигментов, наполнителей, функциональных добавок. |  | Транспортировать и хранить в плотно закрытой таре вдали от приборов отопления при температуре -50°С до +50°С. | Готовая к применению, сохраняет однородность в таре. Для равномерного распределения пасты в лакокрасочном материале смешивают небольшое их количество, затем весь вводят в общий объем, тщательно перемешивают до получения однородной по цвету массы. Рекомендуется вводить в лакокрасочный материал не более 5% пасты. | Вспомогательные материалы